## Tabela 1
Tabela 1 - Calor específico do licor negro e licor verde
Sól. Diss. | Calor específico | ref
% | kcal/kg ºC
16.3 | 0.916 | ( 8 )
19.3 | 0.915 | ( 8 )
22 | 0.87 | ( 8 )
26 | 0.84 | ( 8 )
32.1 | 0.79 | ( 8 )
43.7 | 0.78 | ( 8 )
P/ licor verde com 13,9 Bé (pinnus) o calor
específico é de 0,91 kcal/kgºC ( 12 )

## Tabela 2
Tabela 2 - Densidade, Pressão de vapor e Viscosidade p/ vários fluidos
Fluido | Temp. | SD* | SS* | dens. | ref. | Pr. Vapor | ref. | Viscos. | ref.
| ºC | % | % | kg/l |  | mca |  | cP
Celulose | 40 | - | 1 a 6 | 1,00 - 1,02 | ( 5 ) | - | - | - | -
Lama de cal p/ filtro de lama | 70 | - | 25 | 1.2 | ( 3 ) | 3.3 | ( 3 ) | 30 | ( 3 )
Lama de cal não lavada (do clarificador de licor branco) | 83 | - | 35 | 1.43 | ( 3 ) | 5.3 | ( 3 ) | 30 | ( 3 )
Lama de cal lavada (do filtro de lama) | 70 | - | 40 | 1.4 | ( 3 ) | 3.3 | ( 3 ) | 30 | ( 3 )
Lama de licor branco | 104 | - | 10 | 1.17 | ( 3 ) | 6.3 | ( 3 ) | 20 | ( 3 )
Licor branco | 60 | - | - | - | - | 1.74 | ( 6 ) | - | -
Licor branco | 80 | - | - | - | - | 4.16 | ( 6 ) | - | -
Licor branco | 100 | - | - | - | - | 8.96 | ( 6 ) | - | -
Licor branco clarificado | 83 | - | < 1 | 1.11 | ( 3 ) | 5.3 | ( 3 ) | 2 | ( 3 )
Licor fraco lavagem | 66 | - | < 1 | 1.05 | ( 3 ) | 2.6 | ( 3 ) | 2 | ( 3 )
Licor negro | 40 | 10 | - | 1.05 | ( 7 ) | - | - | 1 | ( 7 )
Licor negro | 85 | 15 | - | - | - | - | - | 1 | ( 7 )
Licor negro | 76 | 17 | - | - | - | - | - | 1 | ( 7 )
Licor negro | 68 | 21 | - | - | - | - | - | 2 | ( 7 )
Licor negro | 58 | 27 | - | - | - | - | - | 2 | ( 7 )
Licor negro | 50 | 30 | - | - | - | 1.1 | ( 6 ) | - | -
Licor negro | 60 | 30 | - | - | - | 1.6 | ( 6 ) | - | -
Licor negro | 70 | 30 | - | - | - | 2.4 | ( 6 ) | - | -
Licor negro | 80 | 30 | - | - | - | 3.8 | ( 6 ) | - | -
Licor negro | 85 | 30 | - | 1.16 | ( 7 ) |  |  | - | -
Licor negro | 90 | 30 | - | - | - | 5.6 | ( 6 ) | - | -
Licor negro | 100 | 30 | - | - | - | 8.8 | ( 6 ) | - | -
Licor negro | 85 | 33 | - | - | - | - | - | 2 | ( 7 )
Licor negro | 101 | 45 | - | - | - | - | - | 5 | ( 7 )
Licor negro | 123 | 55 | - | - | - | - | - | 9 | ( 7 )
Licor negro | 60 | 60 | - | - | - | 1.2 | ( 6 ) | - | -
Licor negro | 70 | 60 | - | - | - | 1.9 | ( 6 ) | - | -
Licor negro | 80 | 60 | - | - | - | 2.8 | ( 6 ) | - | -
Licor negro | 90 | 60 | - | - | - | 4.4 | ( 6 ) | - | -
Licor negro | 100 | 60 | - | - | - | 6.5 | ( 6 ) | - | -
Licor negro | 110 | 60 | - | - | - | 10.1 | ( 6 ) | - | -
Licor negro | 115 | 60 | - | 1.3 | ( 7 ) | - | - | - | -
Licor negro | 125 | 64 | - | - | - | - | - | 32 | ( 7 )
Licor negro | 127 | 68 | - | - | - | - | - | 69 | ( 7 )
Licor negro | 115 | 69 | - | 1.36 | ( 7 ) | - | - | 156 | ( 7 )
Licor negro | 131 | 75 | - | - | - | - | - | 254 | ( 7 )
Licor verde | 70 | - | - | - | - | 3.06 | ( 6 ) | - | -
Licor verde | 80 | - | - | - | - | 4.54 | ( 6 ) | - | -
Licor verde | 90 | - | - | - | - | 6.72 | ( 6 ) | - | -
Licor verde | 100 | - | - | - | - | 9.72 | ( 6 ) | - | -
Licor verde (não clarificado) | 83 - 104 | - | 5 | 1.2 | ( 3 ) | 5.3 | ( 3 ) | 2 | ( 3 )
Licor verde (clarificado) | 83 - 104 | - | < 1 | 1.1 | ( 3 ) | 5.3 | ( 3 ) | 2 | ( 3 )
Licor verde com 13,9 Bé (Pinnus) | - | - | - | 1.15 | ( 12 ) | - | - | - | -
*SD (sólidos dissolvidos), SS (sólidos susensos)

## Tabela 1 Inglês
Tabela 1 - Specific heat - Black liquor and Green liquor
Sól. Diss. | Calor específico | ref
% | kcal/kg ºC
16.3 | 0.916 | ( 8 )
19.3 | 0.915 | ( 8 )
22 | 0.87 | ( 8 )
26 | 0.84 | ( 8 )
32.1 | 0.79 | ( 8 )
43.7 | 0.78 | ( 8 )
For green liquor with 13,9 Bé (pinnus) specific heat
is 0,91 kcal/kgºC ( 12 )

## Tabela 2 Inglês
Table 2 - Density, Vapour Pressure, Viscosity for several fluids
Fluid | Temp. | SD* | SS* | dens. | ref. | Pr. Vapor | ref. | Viscos. | ref.
| ºC | % | % | kg/l | - | mH2O | - | cP | -
Pulp | 40 | - | 1 a 6 | 1,00 a 1,02 | ( 5 ) | - | - | - | -
Lime mud to filter | 70 | - | 25 | 1.2 | ( 3 ) | 3.3 | ( 3 ) | 30 | ( 3 )
Lime mud not washed from white liquor clarifier | 83 | - | 35 | 1.43 | ( 3 ) | 5.3 | ( 3 ) | 30 | ( 3 )
Lime mud washed | 70 | - | 40 | 1.4 | ( 3 ) | 3.3 | ( 3 ) | 30 | ( 3 )
White liquor mud | 104 | - | 10 | 1.17 | ( 3 ) | 6.3 | ( 3 ) | 20 | ( 3 )
White liquor | 60 | - | - | - | - | 1.74 | ( 6 ) | - | -
White liquor | 80 | - | - | - | - | 4.16 | ( 6 ) | - | -
White liquor | 100 | - | - | - | - | 8.96 | ( 6 ) | - | -
White liquor clarified | 83 | - | < 1 | 1.11 | ( 3 ) | 5.3 | ( 3 ) | 2 | ( 3 )
Weak wash liquor | 66 | - | < 1 | 1.05 | ( 3 ) | 2.6 | ( 3 ) | 2 | ( 3 )
Black liquor | 40 | 10 | - | 1.05 | ( 7 ) | - | - | 1 | ( 7 )
Black liquor | 85 | 15 | - | - | - | - | - | 1 | ( 7 )
Black liquor | 76 | 17 | - | - | - | - | - | 1 | ( 7 )
Black liquor | 68 | 21 | - | - | - | - | - | 2 | ( 7 )
Black liquor | 58 | 27 | - | - | - | - | - | 2 | ( 7 )
Black liquor | 50 | 30 | - | - | - | 1.1 | ( 6 ) | - | -
Black liquor | 60 | 30 | - | - | - | 1.6 | ( 6 ) | - | -
Black liquor | 70 | 30 | - | - | - | 2.4 | ( 6 ) | - | -
Black liquor | 80 | 30 | - | - | - | 3.8 | ( 6 ) | - | -
Black liquor | 85 | 30 | - | 1.16 | ( 7 ) |  |  | - | -
Black liquor | 90 | 30 | - | - | - | 5.6 | ( 6 ) | - | -
Black liquor | 100 | 30 | - | - | - | 8.8 | ( 6 ) | - | -
Black liquor | 85 | 33 | - | - | - | - | - | 2 | ( 7 )
Black liquor | 101 | 45 | - | - | - | - | - | 5 | ( 7 )
Black liquor | 123 | 55 | - | - | - | - | - | 9 | ( 7 )
Black liquor | 60 | 60 | - | - | - | 1.2 | ( 6 ) | - | -
Black liquor | 70 | 60 | - | - | - | 1.9 | ( 6 ) | - | -
Black liquor | 80 | 60 | - | - | - | 2.8 | ( 6 ) | - | -
Black liquor | 90 | 60 | - | - | - | 4.4 | ( 6 ) | - | -
Black liquor | 100 | 60 | - | - | - | 6.5 | ( 6 ) | - | -
Black liquor | 110 | 60 | - | - | - | 10.1 | ( 6 ) | - | -
Black liquor | 115 | 60 | - | 1.3 | ( 7 ) | - | - | - | -
Black liquor | 125 | 64 | - | - | - | - | - | 32 | ( 7 )
Black liquor | 127 | 68 | - | - | - | - | - | 69 | ( 7 )
Black liquor | 115 | 69 | - | 1.36 | ( 7 ) | - | - | 156 | ( 7 )
Black liquor | 131 | 75 | - | - | - | - | - | 254 | ( 7 )
Green liquor | 70 | - | - | - | - | 3.06 | ( 6 ) | - | -
Green liquor | 80 | - | - | - | - | 4.54 | ( 6 ) | - | -
Green liquor | 90 | - | - | - | - | 6.72 | ( 6 ) | - | -
Green liquor | 100 | - | - | - | - | 9.72 | ( 6 ) | - | -
Green liquor (not clarified) | 83 - 104 | - | 5 | 1.2 | ( 3 ) | 5.3 | ( 3 ) | 2 | ( 3 )
Green liquor (clarified) | 83 - 104 | - | < 1 | 1.1 | ( 3 ) | 5.3 | ( 3 ) | 2 | ( 3 )
Green liiquor with 13,9 Bé (Pinnus) | - | - | - | 1.15 | ( 12 ) | - | - | - | -
*SD (dissolved solids), SS (suspended solids)